## Sheet1
Статистика контроля на дату: |  |  | 2021-09-26
|  | Технологический трубопровод (AG) |  |  | Инженерные сети (UG)
Класс стали: |  | Общее количество | SS | LTCS | LTCS
Подано на контроль: |  | 1650 | 1200 | 450 | 740
Проконтролировано: |  | 1610 | 1176 | 434 | 739
Забраковано: |  | 257 | 213 | 44 | 10
| Из них ремонт: | 239 | 198 | 41 | 8
| Из них вырез: | 18 | 15 | 3 | 2
Отставание общее: |  | 40 | 24 | 16 | 2
| Из них РК: | 24 | 14 | 10 | 2
| Из них УЗК: | 16 | 10 | 6 | 0
В ремонте/на вырезе: |  | 23 | 12 | 11 | 0
Статистика контроля на дату: |  |  | 2021-09-26
|  | Технологический трубопровод (AG) |  |  | Инженерные сети (UG) | заполняется
Класс стали: |  | Общее количество | SS | LTCS | LTCS
Подано на контроль: |  | AG_SS_produced + AG_LTCS_produced | AG_SS_produced | AG_LTCS_produced | UG_LTCS_produced
Проконтролировано: |  | AG_SS_produced + AG_LTCS_produced - (AG_SS_rt + AG_SS_us + AG_LTCS_rt + AG_LTCS_us) | AG_SS_produced - (AG_SS_rt + AG_SS_us) | AG_LTCS_produced - (AG_LTCS_rt + AG_LTCS_us) | UG_LTCS_inspected
Забраковано: |  | AG_SS_repaire + AG_LTCS_repaire + AG_SS_cut + AG_LTCS_cut | AG_SS_repaire + AG_SS_cut | AG_LTCS_repaire + AG_LTCS_cut | UG_LTCS_repaire + UG_LTCS_cut
| Из них ремонт: | AG_SS_repaire + AG_LTCS_repaire | AG_SS_repaire | AG_LTCS_repaire | UG_LTCS_repaire
| Из них вырез: | AG_SS_cut + AG_LTCS_cut | AG_SS_cut | AG_LTCS_cut | UG_LTCS_cut
Отставание общее: |  | AG_SS_rt + AG_SS_us + AG_LTCS_rt + AG_LTCS_us | AG_SS_rt + AG_SS_us | AG_LTCS_rt + AG_LTCS_us | UG_LTCS_rt + UG_LTCS_us
| Из них РК: | AG_SS_rt + AG_LTCS_rt | AG_SS_rt | AG_LTCS_rt | UG_LTCS_rt
| Из них УЗК: | AG_SS_us + AG_LTCS_us | AG_SS_us | AG_LTCS_us | UG_LTCS_us
В ремонте/на вырезе: |  | AG_SS_under + AG_LTCS_under | AG_SS_under | AG_LTCS_under | UG_LTCS_under